## Metingen_HvA_IF
# | Test locations | Code | Stad | Adres | Straatnaam | Postcode | Reden Meting | Testdatum | Opmerking Onderzoek | Notitie meting | Jaar van constructie | Type/Leverancier | Leeftijd | Voeg_breedte | Voeg_afstandhouders | Voeg_materiaal | Voeg_conditie | Straatlaag_materiaal | Straatlaag_dikte | Fundering_materiaal | Fundering_dikte | Ondergrond_materiaal | Ondergrond-DINO | Maaiveldhoogte in m tov NAP | verkanting | kolken | Fysisch proces systeem | 2e fysisch proces systeem | Testdatum | Tijd op de dag | Handmeting eerder gerapporteerd (mm/uur) | Diverdata eerder gerapporteerd (mm/uu) | Verschil infiltratiesnelheid (%) | Handmeting onverzadigd (mm/uur) | Handmeting verzadigd I (mm/uur) | Handmeting verzadigd II (mm/uur) | Divermeting onverzadigd (mm/uur) | Divermeting verzadigd I (mm/uur) | Divermeting verzadigd II (mm/uur) | Divermeting verzadigd III (mm/uur) | Meting onverzadigd (onverzadigde conditie) | Meting verzadigd (meest extreme verzadigingsconditie) | Gefactoriseerde infiltratiesnelheid onverzadigd (onverzadigde condities) | Gefactoriseerde infiltratiesnelheid verzadigd (meest extreme verzadigingscondities) | Bomen | Boom over weg ratio | struiken | bladeren | conditie straatwerk | Losse stenen | Spoorvorming? | Plaatvorming straatlaag | Wijktypologie | Maximumsnelheid | Verkeersintensiteit | Parkeerintensiteit | Parkeerwijze | Regulier_onderhoud | Gereinigd als onderdeel proef? | Verbetering infiltratiecapaciteit door reiniging onder onverzadigde condities (+/-%) | Verbetering infiltratiecapaciteit door reiniging onder verzadigde condities (+/-%) | Reinigingsmethode | Tester(s) | Source/climatescan link
55 | Almere | A-MPa1 | Almere | Marco Poloroute, Almere | Marco Poloroute | 1363 LA |  | 2019-05-29 | Na onderhoud |  | 2010 | Waterdoorlatende BSS | 9 | [8 empty] | Klei |  | -2.4 | eenzijdig verkant |  | 1 |  | 2019-05-29 | Afternoon |  | 55.13497 |  |  |  |  | 58.44305 |  |  |  | 58.44305 |  |  |  | geen | 0% | geen | geen | goed | geen | nee | nee | Sub-urbane uitbreiding |  | laag | laag | niet bekend |  | nee |  |  | n.a. | Hogeschool van Amsterdam
55 | Almere | A-DLb2 | Almere | David Livingstonestraat, Almere | David Livingstonestraat - Onderhoud | 1363 LC |  | 2019-05-29 | Na onderhoud |  | 2010 | Waterpasserend (Impermeable Concrete PCIP) | 9 | [8 empty] | Klei |  | -2.8 | eenzijdig verkant |  | 2 |  | 2019-05-29 | Afternoon |  | 174.9409 |  |  |  |  | 2367.525 |  |  |  | 2367.525 |  |  |  | klein | 0% | geen | geen | goed | geen | ja | nee | Sub-urbane uitbreiding |  | laag | laag | vakken |  | ja | 1625.775 |  | onbekend | Hogeschool van Amsterdam
54 | Almere | A-DLb1 | Almere | David Livingstonestraat, Almere | David Livingstonestraat | 1363 LC |  | 2019-05-29 | Na onderhoud |  | 2010 | Waterpasserend (Impermeable Concrete PCIP) | 9 | [8 empty] | Klei |  | -2.8 | eenzijdig verkant |  | 2 |  | 2019-05-29 | Afternoon |  | 137.4096 |  |  |  |  | 137.1862 |  |  |  | 137.1862 |  |  |  | klein | 0% | geen | geen | goed | geen | ja | nee | Sub-urbane uitbreiding |  | laag | laag | vakken |  | nee |  |  | n.a. | Hogeschool van Amsterdam
53 | Zwolle | Z-RSb1 | Zwolle | Rembrandtlaan (molgoot), Zwolle | Rembrandtlaan - gleuf | 8025 BK |  | 2019-05-29 | Alleen gleuf beproefd, net aangelegd | Alleen molgoot beproefd, net aangelegd | 2019 | Waterpasserend (Drainvast met fundering) | 0 | [8 empty] | Klei |  | 1.79 | dakprofiel |  | 2 |  | 2019-05-29 | Morning |  | 813.3904 |  |  |  |  | 986.1393 | 1036.194 |  |  | 986.1393 | 1036.194 |  |  | midden | 5% | geen | geen | goed | geen | nee | nee | Bedrijven |  | gemiddeld | gemiddeld | vakken |  | nee |  |  | n.a. | Hogeschool van Amsterdam
52 | Zwolle | Z-RSa1 | Zwolle | Rembrandtlaan, Zwolle | Rembrandtlaan | 8025 BK |  | 2019-05-29 | Net aangelegd | De gemeente Zwolle heeft hier zijn eigen variant fundering op een Drainvast systeem neergelegd. | 2019 | Waterpasserend | 0 | [8 empty] | Klei |  | 1.79 | dakprofiel |  | 2 |  | 2019-05-29 | Morning |  | 218.4499 |  |  |  |  | 256.0514 | 221.6239 |  |  | 256.0514 | 221.6239 |  |  | midden | 5% | geen | geen | goed | geen | nee | nee | Bedrijven |  | gemiddeld | gemiddeld | vakken |  | nee |  |  | n.a. | Hogeschool van Amsterdam
51 | Utrecht | U-VDa1 | Utrecht | Vechtdijk, Utrecht | Vechtdijk | 3563 ME |  | 2019-05-27 |  |  | 2018 | Waterdoorlatend (Grasbetonsteen) | 2 | [8 empty] | Klei/Zand |  | 1.15 | eenzijdig verkant |  | 1 |  | 2019-05-27 | Afternoon |  | 1360.0475 |  |  |  |  | 1504.153 |  |  |  | 1504.153 |  |  |  | groot | 10% | weinig | geen | goed | geen | nee | nee | Buitengebied |  | laag | laag | niet bekend |  | nee |  |  | n.a. | Hogeschool van Amsterdam
50 | Utrecht | U-RLa1 | Utrecht | Rijnenburglaan, Utrecht | Rijnenburglaan | 3525 CD |  | 2019-05-27 |  |  | - | Waterpasserende BSS | - | [8 empty] | Klei/Zand |  | 1.5 | eenzijdig verkant |  | 2 |  | 2019-05-27 | Morning |  | 192.821 |  |  |  |  | 193.9204 |  |  |  | 193.9204 |  |  |  | groot | 10% | weinig | geen | goed | geen | nee | nee | Sub-urbane uitbreiding |  | gemiddeld | gemiddeld | vakken & weg |  | nee |  |  | n.a. | Hogeschool van Amsterdam
49 | Utrecht | U-VPb1 | Utrecht | Vechtplantsoen, Utrecht | Vechtplantsoen | 3555 XC |  | 2019-05-27 | Net aangelegd |  | 2018 | Waterpasserend (Drainvast met fundering) | 1 | [8 empty] | Klei/Zand |  | 1.3 | eenzijdig verkant |  | 2 |  | 2019-05-27 | Afternoon |  | 1157.315 |  |  |  |  | 2011.694 | 664.9888 |  |  | 2011.694 | 664.9888 |  |  | groot | 0% | weinig | geen | goed | geen | nee | nee | Tuinstad hoogbouw |  | gemiddeld | hoog | vakken |  | nee |  |  | n.a. | Hogeschool van Amsterdam
48 | Utrecht | U-LSa1 | Utrecht | Linschotensingel, Utrecht | Linschotensingel | 3525 XB |  | 2019-05-27 |  |  | 2006 | Waterdoorlatende BSS | 13 | [8 empty] | Klei/Zand |  | 1.6 | eenzijdig verkant |  | 1 |  | 2019-05-27 | Morning |  | 81.86877 |  |  |  |  | 186.3649 | 179.3897 |  |  | 186.3649 | 179.3897 |  |  | groot | 5% | weinig | geen | goed | geen | nee | nee | Tuinstad hoogbouw |  | gemiddeld | hoog | vakken & weg |  | nee |  |  | n.a. | Hogeschool van Amsterdam
47 | Egmond a/d Hoef | E-DVa1 | Egmond a/d Hoef | Krommedijk, Egmond a/d Hoef | Krommedijk 3a | 1934 PP |  | 2019-05-24 | Testlocatie Drainvast | MinInfra, Drainvast Fieldlab | 2019 | Waterpasserend (Drainvast met fundering) | 1 | [8 empty] | Zand |  | -0.14 | vlakprofiel |  | 2 |  | 2019-05-24 | Afternoon |  | 497.4173 |  |  |  |  | 5706.551 | 1974.326 | 2544.131 |  | 5706.551 | 1974.326 |  |  | groot | 10% | geen | geen | goed | geen | nee | nee | Bedrijven |  | laag | laag | geen |  | nee |  |  | n.a. | Hogeschool van Amsterdam
46 | Amersfoort | A-SHa1 | Amersfoort | Schiermonikooghof, Amersfoort | Schiermonikooghof | 3826 DJ |  | 2019-05-24 |  | Op proeflocatie is slechts 1/5 van de steen belegd met Drainvast systeem. Bij rondom gebruik worden infiltratiesnelheden naar schatting een factor 5 hoger (Zie kolom Gefactoriseerde infiltratiesnelheid). | 2017 | Waterpasserend (Drainvast met fundering) | 2 | 4 - 8 mm | ja drainflow | 1-3 mm kwartszand |  | morene split 2-6 | 3 - 5 cm | menggranulaat 3/32 | 25 cm | Zand |  | 2.4 | dakprofiel |  | 2 |  | 2019-05-24 | Morning |  | 250.7588 |  |  |  |  | 260.494 | 152.4083 |  |  | 260.494 | 152.4083 | 1302.47 | 762.0413 | geen | 0% | weinig | geen | goed | geen | nee | nee | Vernieuwd |  | laag | laag | niet bekend |  | nee |  |  | n.a. | Hogeschool van Amsterdam
42 | Zeist 1 | Z-GP | Zeist | Gerhard Pranglaan, Zeist | Gerhard Pranglaan | 3734 VJ |  | 2019-04-18 | Geen onderhoud |  | 2007 | Waterpasserend (Aquaflow) | 12 | [8 empty] | Zand |  | 7.7 | hol profiel |  | 2 |  | 2019-04-18 | Morning | 76.25 | 76.25 |  |  |  |  | 64.30923 |  |  |  | 64.30923 |  |  |  | groot | 20% | veel | veel | goed | geen | nee | nee | Sub-urbane uitbreiding |  | gemiddeld | laag | vakken |  | nee |  |  | n.a. | Hogeschool van Amsterdam
43 | Zeist 1 | Z-GP | Zeist | Gerhard Pranglaan, Zeist | Gerhard Pranglaan | 3734 VJ |  | 2019-04-18 | ZOAB reiniging |  | 2007 | Waterpasserend (Aquaflow) | 12 | [8 empty] | Zand |  | 7.7 | hol profiel |  | 2 |  | 2019-04-18 | Morning | 84.97475 | 84.97475 | 11.44% |  |  |  | 249.3674 |  |  |  | 249.3674 |  |  |  | groot | 20% | veel | veel | goed | geen | nee | nee | Sub-urbane uitbreiding |  | gemiddeld | laag | vakken |  | ja | 287.763 |  | ZOAB reiniger | Hogeschool van Amsterdam
44 | Zeist 2 | Z-UR | Zeist | Uranushof, Zeist | Uranushof | 3712 BE |  | 2019-04-18 | Geen onderhoud |  | 2014 | Waterdoorlatende BSS | 5 |  | Ja | [6 empty] | Zand |  | 13.4 | tonrond |  | 1 |  | 2019-04-18 | Afternoon | 183.3333 | 183.3333 |  |  |  |  | 165.1933 |  |  |  | 165.1933 |  |  |  | klein | 0% | veel | geen | goed | geen | nee | nee | Sub-urbane uitbreiding |  | laag | gemiddeld | vakken |  | nee |  |  | n.a. | Hogeschool van Amsterdam
45 | Zeist 2 | Z-UR | Zeist | Uranushof, Zeist | Uranushof | 3712 BE |  | 2019-04-18 | ZOAB reiniging |  | 2014 | Waterdoorlatende BSS | 5 |  | Ja | [6 empty] | Zand |  | 13.4 | tonrond |  | 1 |  | 2019-04-18 | Afternoon | 206.7778 | 206.7778 | 12.79% |  |  |  | 202.2443 |  |  |  | 202.2443 |  |  |  | klein | 0% | veel | geen | goed | geen | nee | nee | Sub-urbane uitbreiding |  | laag | gemiddeld | vakken |  | ja | 22.42884 |  | ZOAB reingier | Hogeschool van Amsterdam
39 | Zeist 1 | Z-UR | Zeist | Gerhard Pranglaan, Zeist | Gerhard Pranglaan | 3734 VJ |  | 2019-03-27 |  |  | 2007 | Waterpasserend (Aquaflow) | 12 | [8 empty] | Zand |  | 7.7 | hol profiel |  | 2 |  | 2019-03-28 | Afternoon |  | 118.7694 | -84.39% |  |  |  | 118.1857 | 77.00683 |  |  | 118.1857 | 77.00683 |  |  | groot | 20% | veel | veel | goed | geen | nee | nee | Sub-urbane uitbreiding |  | gemiddeld | laag | vakken |  | nee |  |  | n.a. | Hogeschool van Amsterdam
40 | Zeist 2 | Z-PL | Zeist | Planetenlaan/Uranushof | Planetenlaan/Uranushof, weg | 3712 BE |  | 2019-03-27 |  |  | 2014 | Waterdoorlatende BSS | 5 | [8 empty] | Zand |  | 13.5 | hol profiel |  | 1 |  | 2019-03-28 | Afternoon |  | 207.2363 |  |  |  |  | 305.0093 |  |  |  | 305.0093 |  |  |  | klein | 0% | veel | geen | goed | geen | nee | nee | Sub-urbane uitbreiding |  | gemiddeld | laag | geen |  | nee |  |  | n.a. | Hogeschool van Amsterdam
41 | Zeist 3 | Z-NH | Zeist | Uranushof parkeerplaats | Uranushof, parkeerplaats | 3712 BE |  | 2019-03-27 |  |  | 2014 | Waterdoorlatende BSS | 5 | [8 empty] | Zand |  | 13.5 | vlak profiel |  | 1 |  | 2019-03-28 | Afternoon |  | 123.3914 | - |  |  |  | 121.0401 | 95.54837 |  |  | 121.0401 | 95.54837 |  |  | klein | 0% | veel | geen | goed | geen | nee | nee | Sub-urbane uitbreiding |  | laag | gemiddeld | vakken |  | nee |  |  | n.a. | Hogeschool van Amsterdam
37 | Huizen 1 | H-CS | Huizen | Colijnlaan, Huizen | Colijnlaan | 1272 GK |  | 2019-03-25 |  |  | 2017 | Waterpasserend (Morssinkhof Uni-Priora Aqua) | 2 | 0 - 8 mm | Ja | Brekerzand 0-2 | slecht | Bestone split 2-6 | 4 - 6 cm | Mengranulaat 4-31,5 | 25 cm | Zand |  | 7.1 | eenzijdig verkant |  | 2 |  | 2019-03-25 | Afternoon |  | 851.508 | - |  |  |  | 900.558 | 484.8419 |  |  | 900.558 | 484.8419 |  |  | groot | 10% | weinig | geen | goed | geen | nee | nee | Naoorlogse woonwijk |  | gemiddeld | hoog | weg |  | nee |  |  | n.a. | Hogeschool van Amsterdam
38 | Huizen 2 | H-GP | Huizen | Groen van Prinstererlaan | Groen van Prinstererlaan | 1272 GB |  | 2019-03-25 |  |  | 2011 | Waterpasserend (Morssinkhof Uni-Priora Aqua) | 8 | 0 - 8 mm | Ja | Brekerzand 0-2 | slecht | Bestone split 2-6 | 4 - 6 cm | Mengranulaat 4-31,5 | 25 cm | Zand |  | 8.9 | hol profiel |  | 2 |  | 2019-03-25 | Afternoon |  | 367.95675 | - |  |  |  | 357.624 | 168.3639 |  |  | 357.624 | 168.3639 |  |  | groot | 5% | veel | geen | goed | geen | nee | nee | Naoorlogse tuinstad laagbouw |  | laag | laag | weg |  | nee |  |  | n.a. | Hogeschool van Amsterdam
28 | Utrecht 3 | U-CSa1 | Utrecht | Cremerstraat, Utrecht | Cremerstraat | 3532 BJ |  | 2018-12-14 |  |  | 2016 | Oude Walen (waterpasserend) | 2 | [8 empty] | Klei/Zand |  | 2.1 | vlakprofiel |  | 2 |  | 2018-12-14 | Afternoon | 489 | 147.2832 | - | 489 | 269 |  | 182.8963 | 108.4711 |  |  | 182.8963 | 108.4711 |  |  | groot | 15% | weinig | geen | goed | geen | nee | nee | Bloemkoolwijk |  | gemiddeld | gemiddeld | vakken |  | nee |  |  | n.a. | Hogeschool van Amsterdam
29 | Utrecht 4 | U-VPa1 | Utrecht | Vechtplantsoen, Utrecht | Vechtplantsoen | 3555 XC |  | 2018-12-14 |  |  | 2018 | Waterpasserende BSS | 1 | [8 empty] | Klei/Zand |  | 1.3 | eenzijdig verkant |  | 2 |  | 2018-12-14 | Morning | 275 | 232.5 | - | 275 | 138 | 91 | 143.6159 | 59.92712 | 36.4783 |  | 143.6159 | 36.4783 |  |  | groot | 0% | weinig | geen | goed | geen | nee | nee | Tuinstad hoogbouw |  | gemiddeld | hoog | vakken |  | nee |  |  | n.a. | Hogeschool van Amsterdam
26 | Utrecht 1 | U-NSa1 | Utrecht | Nijeveldsingel, Utrecht | Nijeveldsingel | 3525 CT |  | 2018-12-13 |  |  | 2006 | Waterpasserend (Impermeable Concrete PCIP) | 12 | 0 - 8 mm | ja | Hollandse steenslag 2-6 mm |  | hollandse steenslag 2- 6 | 3-6 cm | bestaand zandpakket | - | Klei |  | 1.6 | eenzijdig verkant |  | 2 |  | 2018-12-13 | Afternoon | 58 | 81.58377 | #REF! |  |  |  | 120.1241 | 49.11009 |  |  | 120.1241 | 49.11009 |  |  | groot | 15% | veel | geen | goed | geen | ja | nee | Tuinstad hoogbouw |  | gemiddeld | gemiddeld | vakken |  | nee |  |  | n.a. | Hogeschool van Amsterdam
27 | Utrecht 2 | U-BSa1 | Utrecht | Brasemstraat, Utrecht | Brasemstraat | 3525 TB |  | 2018-12-13 |  |  | 2006 | Waterpasserend (Impermeable Concrete PCIP) | 12 | 0 - 8 mm | ja | Hollandse steenslag 2-6 mm |  | hollandse steenslag 2- 6 | 3-6 cm | bestaand zandpakket |  | Zand |  | 1.7 | eenzijdig verkant |  | 2 |  | 2018-12-13 | Morning | 37 | 68.55085 | #DIV/0! |  |  |  | 102.5453 |  |  |  | 102.5453 |  |  |  | midden | 15.2% | geen | geen | goed | geen | nee | nee | Bloemkoolwijk |  | gemiddeld | gemiddeld | vakken |  | nee |  |  | n.a. | Hogeschool van Amsterdam
33 | Zeist 2 | Z-UR | Zeist | Uranushof, Zeist | Uranushof | 3712 BE |  | 2018-12-11 |  |  | 2014 | Waterdoorlatende BSS | 4 | [8 empty] | Zand |  | 13.4 | tonrond |  | 1 |  | 2018-12-11 | Morning | 51 | 50.55 | - | 160 | 93 |  | 167.1 | 61.6 |  |  | 167.1 | 61.6 |  |  | klein | 0% | veel | geen | goed | geen | nee | nee | Sub-urbane uitbreiding |  | laag | gemiddeld | vakken |  | nee |  |  | n.a. | Hogeschool van Amsterdam
35 | Breukelen 1 | B-PRa1 | Breukelen | Station PR2, Breukelen | P+R Breukelen P2 | 3621 LR |  | 2018-12-06 | Bij ochtendmetingen stonden D2, D3, en baro niet aan | Bij ochtendmetingen stonden D2, D3, en baro niet aan | 2016 | Waterpasserend (Aquaflow) | 2 |  | Ja | 1-3 mm type CL 13 |  | gebroken hardsteen 2-6 mm type F | 4 cm | Hardsteen 8-32 mm type MHK53 | 30 cm | Klei |  | 0.7 | vlak profiel |  | 2 |  | 2018-12-06 | Morning | 1281.818 | 1306.884 | - | 1500 | 1200 | 1199 | 974.67 | 1548.8 | 1261.7 |  | 974.67 | 1261.7 |  |  | geen | 0% | geen | geen | goed | geen | nee | nee | Bedrijven |  | hoog | hoog | vakken |  | nee |  |  | n.a. | Hogeschool van Amsterdam
36 | Breukelen 2 | B-PRa2 | Breukelen | Station PR2, Breukelen | P+R Breukelen P2 | 3621 LR |  | 2018-12-06 | Geen handmetingen gerapporteerd. | Geen handmetingen gerapporteerd. | 2016 | Waterpasserend (Aquaflow) | 2 |  | Ja | 1-3 mm type CL 14 |  | gebroken hardsteen 2-6 mm type F | 5 cm | Hardsteen 8-32 mm type MHK54 | 31 cm | Klei |  | 0.7 | vlak profiel |  | 2 |  | 2018-12-06 | Afternoon |  | 825.9475 | - |  |  |  | 1185.7 | 959.3 | 913.9 |  | 1185.7 | 913.9 |  |  | geen | 0% | geen | geen | goed | geen | nee | nee | Bedrijven |  | hoog | hoog | vakken |  | nee |  |  | n.a. | Hogeschool van Amsterdam
34 | Loosdrecht | L-PR | Loosdrecht | Berkenlaan, Loosdrecht | Berkenlaan | 1231 CE |  | 2018-12-04 | Toelichting proef ontbreekt. | Toelichting proef ontbreekt. | 2016 | Waterdoorlatend (Struyk Verwo Easy Flow) | 2 | 1 - 8 mm | ja |  |  | 2/6 mm | onbekend | onbekend |  | Zand |  | 0.8 | eenzijdig verkant |  | 1 |  | 2018-12-04 | Afternoon | 963.1349 | 1161.681125 | - | 889 | 1063 | 938 | 1672.19 | 1154.61 | 918.69 | 866.74 | 1672.19 | 918.69 |  |  | midden | 3.4% | veel | geen | goed | geen | nee | nee | Naoorlogse woonwijk |  | gemiddeld | gemiddeld | vakken & weg |  | nee |  |  | n.a. | Hogeschool van Amsterdam
32 | Zeist 1 | Z-GP | Zeist | Gerhard Pranglaan, Zeist | Gerhard Pranglaan | 3734 VJ |  | 2018-11-28 | Diver-metingen ontbreken. | Diver-metingen ontbreken. | 2007 | Waterpasserend (Aquaflow) | 11 | < 4 mm | ja | 1 - 5 split |  | Aquaflow 2-8 mm | 5 cm | aquaflow grindbed 8/32 | 35 cm | Zand |  | 7.7 | hol profiel |  | 2 |  | 2018-11-28 |  | 127 | 127 | - | [7 empty] | 127 |  |  |  | groot | 20% | veel | veel | goed | geen | nee | nee | Sub-urbane uitbreiding |  | gemiddeld | laag | vakken |  | nee |  |  | n.a. | Hogeschool van Amsterdam
30 | Almere 1 | A-DLa1 | Almere | David Livingstonestraat, Almere | David Livingstonestraat | 1363 LC |  | 2018-11-27 | Verkeerd uitgevoerde meting, Niet betrouwbaar | Verkeerd uitgevoerde meting, Niet betrouwbaar | 2010 | Waterpasserend (Impermeable Concrete PCIP) | 8 | [6 empty] | Lavasteen 4/32 mm |  | Klei |  | -2.8 | eenzijdig verkant |  | 1 |  | 2018-11-27 | Morning | 27.5 | 402.1552 | #DIV/0! | 37 | 30 | 25 | 675.7 | 433.11 | 361.11 |  | 675.7 | 361.11 |  |  | klein | 0% | geen | geen | goed | geen | ja | nee | Sub-urbane uitbreiding |  | gemiddeld | laag | vakken |  | nee |  |  | n.a. | Hogeschool van Amsterdam
31 | Almere 2 | A-DLa2 | Almere | David Livingstonestraat, Almere | David Livingstonestraat | 1363 LC |  | 2018-11-27 | Verkeerd uitgevoerde meting, Niet betrouwbaar | Verkeerd uitgevoerde meting, Niet betrouwbaar | 2010 | Waterpasserend (Impermeable Concrete PCIP) | 8 | [8 empty] | Klei |  | -2.8 | eenzijdig verkant |  | 1 |  | 2018-11-27 | Afternoon | 269 | 760.8902 | #DIV/0! | 29 |  |  | 444.64 |  |  |  | 444.64 |  |  |  | klein | 0% | geen | geen | goed | geen | ja | nee | Sub-urbane uitbreiding |  | gemiddeld | laag | vakken |  | ja | -34.19565 |  | onbekend | Hogeschool van Amsterdam
|  | G-EPa0 | Grubbenvorst | Ericaplein, Grubbenvorst | Ericaplein | 5971 GC | Tilesystems test/Minor 2019 | 2019-09-05 | Grubbenvorst fieldlab proefvak A nulmeting na aanleg, meting niet volgens protocol |  | 2019-09-05 | Waterdoorlatend (ZOAK Tilesystems - Aquabase fundering) | 0 | < 3mm | ja | Basalt split 0-2 | goed | Aquabase C1 1/3 | 3 cm | Aquabase A5 8/32 | 25 cm | Zand |  | 24.3 | tonrond | ja | 1 |  | 2019-09-05 | middag |  |  |  | 565 |  |  | 368.1402 |  |  |  | 368.1402 |  |  |  | groot | 0% | weinig | weinig | goed | nee | nee | nee | Villa |  | laag | laag | vakken | nog geen onderhoud | nee |  |  | n.a. | Hogeschool van Amsterdam
|  | G-EPb0 | Grubbenvorst | Ericaplein, Grubbenvorst | Ericaplein | 5971 GC | Tilesystems test/Minor 2019 | 2019-09-05 | Grubbenvorst fieldlab proefvak B nulmeting na aanleg |  | 2019-09-05 | Waterdoorlatend (ZOAK Tilesystems - Drainmixfundering) | 0 | < 3 mm | ja | Basalt split 0-2 | goed | Aquabase C1 1/3 | 3 cm | Drainmix 4/16 | 25 cm | Zand |  | 24.3 | tonrond | ja | 1 |  | 2019-09-05 | middag |  |  |  | 2000 | 1730 | 1565 | 1719.251 | 1465.499 | 1639.44 |  | 1719.251 | 1465.499 |  |  | groot | 0% | weinig | weinig | goed | nee | nee | nee | Villa |  | laag | laag | vakken | nog geen onderhoud | nee |  |  | n.a. | Hogeschool van Amsterdam
|  | G-EPc0 | Grubbenvorst | Ericaplein, Grubbenvorst | Ericaplein | 5971 GC | Tilesystems test/Minor 2019 | 2019-09-05 | Grubbenvorst fieldlab proefvak C nulmeting na aanleg |  | 2019-09-05 | Waterdoorlatend (ZOAK Tilesystems -SBR Drainmat) | 0 | < 3 mm | ja | Basalt split 0-2 | stenen los, voegmateriaal verdwenen | Aquabase C1 1/3 | 3 cm | SBR rubberen draintegels op oude korrelmix fundering | 25 cm | Zand |  | 24.3 | tonrond | ja | 1 |  | 2019-09-05 | ochtend |  |  |  | 450 |  |  | 346.5483 |  |  |  | 346.5483 |  |  |  | groot | 0% | weinig | weinig | slecht | ja | nee | nee | Villa |  | laag | laag | vakken | nog geen onderhoud | nee |  |  | n.a. | Hogeschool van Amsterdam
|  | G-EPd0 | Grubbenvorst | Ericaplein, Grubbenvorst | Ericaplein | 5971 GC | Tilesystems test/Minor 2019 | 2019-09-05 | Grubbenvorst fieldlab proefvak D nulmeting na aanleg |  | 2019-09-05 | Waterdoorlatend (ZOAK Tilesystems -korrelmix bestaand) | 0 | <3 mm | ja | Basalt split 0-2 | goed | Straatzand | 3 cm | Menggranulaat 0/31,5 | 25 cm | Zand |  | 24.3 | tonrond | ja | 1 |  | 2019-09-05 | ochtend |  |  |  | 294.5 |  |  | 218.4159 |  |  |  | 218.4159 |  |  |  | groot | 0% | weinig | weinig | goed | nee | nee | nee | Villa |  | laag | laag | vakken | nog geen onderhoud | nee |  |  | n.a. | Hogeschool van Amsterdam
|  | U-WGa1 | Utrecht | Wilgenhoutvlinder 1-3, Utrecht | Wilgenhoutvlinder | 3544 VZ | Minor 2019 | 2019-10-31 | Utrecht Wilgenhoutvlinder proefvak A ongereinigd, regulier straatvegen |  | 2009-10-31 | Waterdoorlatende BSS | 10 | <4 mm |  | Split 1-2 | vervuild en onkruid | Hollands split 2-6 |  | Onbekend |  | Klei/Zand |  | 1.7 | dakprofiel | ja | 1 |  | 2019-10-31 | ochtend |  |  |  | 1500 | 878 | 766 | 1061.628 | 1001.359 | 645.6179 |  | 550.0992 | 513.9218 |  |  | geen | 0% | geen | geen | goed | nee | nee | nee | Vernieuwd |  | laag | gemiddeld | vakken | straatvegen | nee |  |  | n.a. | Hogeschool van Amsterdam
|  | U-WGa2 | Utrecht | Wilgenhoutvlinder 1-3, Utrecht | Wilgenhoutvlinder | 3544 VZ | Minor 2019 | 2019-10-31 | Utrecht Wilgenhoutvlinder proefvak A na reinigen, hogedtuk uitblazen |  | 2009-10-31 | Waterdoorlatende BSS | 10 | <4 mm |  | Split 1-2 | vervuild en onkruid | Hollands split 2-6 |  | Onbekend |  | Klei/Zand |  | 1.7 | dakprofiel | ja | 1 |  | 2019-10-31 | ochtend |  |  |  | 533 | 482 | 509 | 550.0992 | 513.9218 |  |  | 1061.628 | 645.6179 |  |  | geen | 0% | geen | geen | goed | nee | nee | nee | Vernieuwd |  | laag | gemiddeld | vakken | straatvegen | ja | 92.98844 | 25.6257 | hogedruk lucht (v/d Vleut) | Hogeschool van Amsterdam
|  | U-WGb1 | Utrecht | Wilgenhoutvlinder 1-3, Utrecht | Wilgenhoutvlinder | 3544 VZ | Minor 2019 | 2019-10-31 | Utrecht Wilgenhoutvlinder proefvak B na reinigen, hogedruk uitblazen |  | 2009-10-31 | Waterdoorlatende BSS | 10 | <4 mm |  | Split 1-2 | vervuild en onkruid | Hollands split 2-6 |  | Onbekend |  | Klei/Zand |  | 1.7 | dakprofiel | ja | 2 |  | 2019-10-31 | middag |  |  |  | 2650 |  |  | 1404.52 |  |  |  | 1404.52 |  |  |  | geen | 0% | geen | geen | goed | nee | nee | nee | Vernieuwd |  | laag | gemiddeld | vakken | straatvegen | ja | 155.3212 |  | hogedruk lucht (v/d Vleut) | Hogeschool van Amsterdam
|  | U-WGc1 | Utrecht | Wilgenhoutvlinder 1-3, Utrecht | Wilgenhoutvlinder | 3544 VZ | Minor 2019 | 2019-10-31 | Utrecht Wilgenhoutvlinder proefvak C ongereinigd, regulier straatvegen |  | 2009-10-31 | Waterdoorlatende BSS | 10 | <4 mm |  | Split 1-2 | vervuild en onkruid | Hollands split 2-6 |  | Onbekend |  | Klei/Zand |  | 1.7 | dakprofiel | ja | 2 |  | 2019-10-31 | middag |  |  |  | 878 |  |  | 808.5333 |  |  |  | 808.5333 |  |  |  | geen | 0% | geen | geen | goed | nee | nee | nee | Vernieuwd |  | laag | gemiddeld | vakken | straatvegen | nee | 46.97954 |  | n.a. | Hogeschool van Amsterdam
|  | H-JBa1 | Huizen | Joost Banckertstraat, Huizen | Joost Banckertstraat | 1272 BP | Minor 2019 | 2019-11-22 | Huizen Joost Banckertstraat proefvak A ongereinigd, regulier straatvegen |  | 2009 | Waterpasserend (Morssinkhof Uni-Priora Aqua) | 10 | 8 mm | ja | Bestone split 1-3 | mosgroei | Bestone split 2-6 | 5 cm | Mengranulaat 4-31,5 | 25 cm | Zand |  | 6.5 | eenzijdig verkant | ja | 2 | 3,4,7 | 2019-11-22 | ochtend |  |  |  | 60 |  |  | 55.04311 |  |  |  | 55.04311 |  |  |  | klein | 5 | weinig | weinig | goed | nee | nee | nee | Naoorlogse tuinstad laagbouw |  | laag | gemiddeld | weg | zuigveegmachine (6x per jaar) | nee |  |  | n.a. | Hogeschool van Amsterdam
|  | H-JBb1 | Huizen | Joost Banckertstraat, Huizen | Joost Banckertstraat | 1272 BP | Minor 2019 | 2019-11-22 | Huizen Joost Banckertstraat proefvak B na reinigen, hoge druk uitblazen |  | 2009 | Waterpasserend (Morssinkhof Uni-Priora Aqua) | 10 | 8 mm | ja | Bestone split 1-3 | mosgroei | Bestone split 2-6 | 5 cm | Mengranulaat 4-31,5 | 25 cm | Zand |  | 6.5 | eenzijdig verkant | ja | 2 | 3,4,7 | 2019-11-22 | ochtend |  |  |  | 750 | 525 | 400 | 517.0805 | 361.8011 | 315.1757 |  | 517.0805 | 315.1757 |  |  | klein | 5 | weinig | weinig | goed | nee | nee | nee | Naoorlogse tuinstad laagbouw |  | laag | gemiddeld | weg | zuigveegmachine (6x per jaar) | ja | 839.4101 |  | hogedruk lucht (v/d Vleut) | Hogeschool van Amsterdam
|  | H-BLa1 | Huizen | Boslaan, Huizen | Boslaan | 1272 CW | Minor 2019 | 2019-11-22 | Huizen Boslaan proefvak A ongereinigd, regulier straatvegen |  | 2009 | Waterpasserend (Morssinkhof Uni-Priora Aqua) | 10 | 8 mm | ja | Bestone split 1-3 | mosgroei | Bestone split 2-6 | 5 cm | Mengranulaat 4-31,5 | 25 cm | Zand |  | 16.9 | tonrond | ja | 1 | 3,4,7 | 2019-11-22 | middag |  |  |  | 60 |  |  | 61.0581 |  |  |  | 61.0581 |  |  |  | groot | 10% | veel | veel | goed | nee | nee | nee | Naoorlogse tuinstad laagbouw |  | laag | laag | weg | zuigveegmachine (6x per jaar) | nee |  |  | n.a. | Hogeschool van Amsterdam
|  | H-BLa2 | Huizen | Boslaan, Huizen | Boslaan | 1272 CW | Minor 2019 | 2019-11-22 | Huizen Boslaan proefvak A na reinigen, hoge druk uitblazen |  | 2009 | Waterpasserend (Morssinkhof Uni-Priora Aqua) | 10 | 8 mm | ja | Bestone split 1-3 | mosgroei | Bestone split 2-6 | 5 cm | Mengranulaat 4-31,5 | 25 cm | Zand |  | 16.9 | tonrond | ja | 1 | 3,4,7 | 2019-11-22 | middag |  |  |  | 477 | 303.5 |  | 365.9075 | 234.0343 |  |  | 365.9075 | 234.0343 |  |  | groot | 10% | veel | veel | goed | nee | nee | nee | Naoorlogse tuinstad laagbouw |  | laag | laag | weg | zuigveegmachine (6x per jaar) | ja | 499.2776 |  | hogedruk lucht (v/d Vleut) | Hogeschool van Amsterdam
|  | G-EPa1 | Grubbenvorst | Ericaplein, Grubbenvorst | Ericaplein | 5971 GC | Minor 2019 | 2019-11-29 | Grubbenvorst fieldlab proefvak A ongereinigd, regulier straatvegen |  | 2019-09-05 | Waterdoorlatend (ZOAK Tilesystems - Aquabase fundering) | 0.25 | < 3mm | ja | Basalt split 0-2 | goed | Aquabase C1 1/3 | 3 cm | Aquabase A5 8/32 | 25 cm | Zand |  | 24.3 | tonrond | ja | 1 |  | 2019-11-29 | ochtend |  |  |  | 883 | 645 | 596 | 672.0904 | 697.6474 | 642.1349 |  | 672.0904 | 642.1349 |  |  | groot | 0% | weinig | weinig | goed | nee | nee | nee | Villa |  | laag | laag | vakken | nog geen onderhoud | nee |  |  | n.a. | Hogeschool van Amsterdam
|  | G-EPb1 | Grubbenvorst | Ericaplein, Grubbenvorst | Ericaplein | 5971 GC | Minor 2019 | 2019-11-29 | Grubbenvorst fieldlab proefvak B ongereinigd, regulier straatvegen |  | 2019-09-05 | Waterdoorlatend (ZOAK Tilesystems - Drainmixfundering) | 0.25 | < 3 mm | ja | Basalt split 0-2 | goed | Aquabase C1 1/3 | 3 cm | Drainmix 4/16 | 25 cm | Zand |  | 24.3 | tonrond | ja | 1 |  | 2019-11-29 | ochtend |  |  |  | 1051 | 761 | 715 | 1003.911 | 762.7823 | 824.0833 |  | 1003.911 | 762.7823 |  |  | groot | 0% | weinig | weinig | goed | nee | nee | nee | Villa |  | laag | laag | vakken | nog geen onderhoud | nee |  |  | n.a. | Hogeschool van Amsterdam
|  | G-EPd1 | Grubbenvorst | Ericaplein, Grubbenvorst | Ericaplein | 5971 GC | Minor 2019 | 2019-11-29 | Grubbenvorst fieldlab proefvak D ongereinigd, regulier straatvegen |  | 2019-09-05 | Waterdoorlatend (ZOAK Tilesystems -korrelmix bestaand) | 0.25 | <3 mm | ja | Basalt split 0-2 | goed | Straatzand | 3 cm | Menggranulaat 0/31,5 | 25 cm | Zand |  | 24.3 | tonrond | ja | 1 |  | 2019-11-29 | ochtend |  |  |  | 120 |  |  | 178.8663 |  |  |  | 178.8663 |  |  |  | groot | 0% | weinig | weinig | goed | nee | nee | nee | Villa |  | laag | laag | vakken | nog geen onderhoud | nee |  |  | n.a. | Hogeschool van Amsterdam
|  | G-EPa2 | Grubbenvorst | Ericaplein, Grubbenvorst | Ericaplein | 5971 GC | Minor 2019 | 2019-11-29 | Grubbenvorst fieldlab proefvak A gereinigd ZOAB cleaner |  | 2019-09-05 | Waterdoorlatend (ZOAK Tilesystems - Aquabase fundering) | 0.25 | < 3mm | ja | Basalt split 0-2 | goed | Aquabase C1 1/3 | 3 cm | Aquabase A5 8/32 | 25 cm | Zand |  | 24.3 | tonrond | ja | 1 |  | 2019-11-29 | ochtend |  |  |  | 900 | 711 | 484 | 928.6285 | 675.6321 | 531.7898 |  | 928.6285 | 531.7898 |  |  | groot | 0% | weinig | weinig | goed | nee | nee | nee | Villa |  | laag | laag | vakken | nog geen onderhoud | ja | 38.17017 | -17.18411 | ZOAB reiniger 80-90 bar | Hogeschool van Amsterdam
|  | G-EPb2 | Grubbenvorst | Ericaplein, Grubbenvorst | Ericaplein | 5971 GC | Minor 2019 | 2019-11-29 | Grubbenvorst fieldlab proefvak B gereinigd, veeg/zuig combi |  | 2019-09-05 | Waterdoorlatend (ZOAK Tilesystems - Drainmixfundering) | 0.25 | < 3 mm | ja | Basalt split 0-2 | goed | Aquabase C1 1/3 | 3 cm | Drainmix 4/16 | 25 cm | Zand |  | 24.3 | tonrond | ja | 1 |  | 2019-11-29 | middag |  |  |  | 835 | 743 | 752 | 875.0611 | 829.0768 | 739.1075 |  | 875.0611 | 739.1075 |  |  | groot | 0% | weinig | weinig | goed | nee | nee | nee | Villa |  | laag | laag | vakken | nog geen onderhoud | ja | -12.83483 | -3.103739 | veeg/zuig wagen | Hogeschool van Amsterdam
|  | G-EPa3 | Grubbenvorst | Ericaplein, Grubbenvorst | Ericaplein | 5971 GC | Minor 2019 | 2019-11-29 | Grubbenvorst fieldlab proefvak A na 5 jaar vervuiling, ongereinigd |  | 2019-09-05 | Waterdoorlatend (ZOAK Tilesystems - Aquabase fundering) | 5 | < 3mm | ja | Basalt split 0-2 | goed | Aquabase C1 1/3 | 3 cm | Aquabase A5 8/32 | 25 cm | Zand |  | 24.3 | tonrond | ja | 1 |  | 2019-11-29 | middag |  |  |  | 221 |  |  | 405.4123 |  |  |  | 405.4123 |  |  |  | groot | 0% | weinig | weinig | goed | nee | nee | nee | Villa |  | laag | laag | vakken | nog geen onderhoud | nee |  |  | n.a. | Hogeschool van Amsterdam
|  | G-EPa4 | Grubbenvorst | Ericaplein, Grubbenvorst | Ericaplein | 5971 GC | Minor 2019 | 2019-11-29 | Grubbenvorst fieldlab proefvak A, gereinigd ZOAB cleaner na 5 jaar vervuiling |  | 2019-09-05 | Waterdoorlatend (ZOAK Tilesystems - Aquabase fundering) | 5 | < 3mm | ja | Basalt split 0-2 | goed | Aquabase C1 1/3 | 3 cm | Aquabase A5 8/32 | 25 cm | Zand |  | 24.3 | tonrond | ja | 1 |  | 2019-11-29 | middag |  |  |  | 900 | 465 | 699 | 825.7179 | 685.5944 | 566.9835 |  | 825.7179 | 566.9835 |  |  | groot | 0% | weinig | weinig | goed | nee | nee | nee | Villa |  | laag | laag | vakken | nog geen onderhoud | ja | 103.6736 |  | ZOAB reiniger 100 bar | Hogeschool van Amsterdam
|  | G-EPb3 | Grubbenvorst | Ericaplein, Grubbenvorst | Ericaplein | 5971 GC | Minor 2019 | 2019-11-29 | Grubbenvorst fieldlab proefvak B na 5 jaar vervuiling, ongereinigd |  | 2019-09-05 | Waterdoorlatend (ZOAK Tilesystems - Drainmixfundering) | 5 | < 3 mm | ja | Basalt split 0-2 | goed | Aquabase C1 1/3 | 3 cm | Drainmix 4/16 | 25 cm | Zand |  | 24.3 | tonrond | ja | 2 |  | 2019-11-29 | middag |  |  |  | 64 |  |  | 57.1516 |  |  |  | 57.1516 |  |  |  | groot | 0% | weinig | weinig | goed | nee | nee | nee | Villa |  | laag | laag | vakken | nog geen onderhoud | nee |  |  | n.a. | Hogeschool van Amsterdam
|  | G-EPb4 | Grubbenvorst | Ericaplein, Grubbenvorst | Ericaplein | 5971 GC | Minor 2019 | 2019-11-29 | Grubbenvorst fieldlab proefvak B, gereinigd ZOAB cleaner na 5 jaar vervuiling |  | 2019-09-05 | Waterdoorlatend (ZOAK Tilesystems - Drainmixfundering) | 5 | < 3 mm | ja | Basalt split 0-2 | goed | Aquabase C1 1/3 | 3 cm | Drainmix 4/16 | 25 cm | Zand |  | 24.3 | tonrond | ja | 2 |  | 2019-11-29 | middag |  |  |  | 984 |  |  | 852.0975 |  |  |  | 852.0975 |  |  |  | groot | 0% | weinig | weinig | goed | nee | nee | nee | Villa |  | laag | laag | vakken | nog geen onderhoud | ja | 1390.943 |  | ZOAB reiniger 100 bar | Hogeschool van Amsterdam
|  | H-HGa | Heemskerk | Hoogdorperweg, Heemskerk | Hoogdorperweg | 1965 NB | Minor 2019 | 2019-11-19 | Heemskerk Hoogdorperweg voor reinigen, na herstraten half jaar daarvoor |  | 2019-05-19 | Waterpasserende BSS | 0.5 | <3 mm | ja | Gebroken hardsteen 1/3 | goed | Gebroken hardsteen 2/6 | 7 cm | Gebroken hardsteen 8/32 | 30 cm | Zand |  | 1.5 | tonrond | nee | 2 | - | 2019-11-19 | ochtend |  |  |  | 120 |  |  | 123.281 |  |  |  | 123.281 |  |  |  | klein | 5% | weinig | weinig | goed | nee | nee | nee | Volkswijk |  | laag | laag | vakken | straatvegen | nee |  |  | n.a. | Hogeschool van Amsterdam
|  | H-HGb | Heemskerk | Hoogdorperweg, Heemskerk | Hoogdorperweg | 1965 NB | Minor 2019 | 2019-11-26 | Heemskerk Hoogdorperweg na reinigen met hogedruk lucht dmv spuitlans |  | 2019-05-19 | Waterpasserende BSS | 0.5 | <3 mm | ja | Gebroken hardsteen 1/3 | goed | Gebroken hardsteen 2/6 | 7 cm | Gebroken hardsteen 8/32 | 30 cm | Zand |  | 1.5 | tonrond | nee | 2 | - | 2019-11-26 | ochtend |  |  |  | 705 | 480 | 490 | 686.7711 | 517.716 | 543.83 |  | 686.7711 | 517.716 |  |  | klein | 5% | weinig | weinig | goed | nee | nee | nee | Volkswijk |  | laag | laag | vakken | straatvegen | ja | 457.0778 |  | hogedruk lucht (spuitlans) | Hogeschool van Amsterdam
|  | B-Da1 | Bergen | Duizendbladweg, Bergen | Duizendbladweg | 1861 XJ | Minor 2019 | 2019-11-20 | Bergen, Duizendbladweg (Vak A) voor reinigen, regulier veegbeheer | Op proeflocatie is een vak afgezet dat breder is dan alleen de molgoot. In de weg ligt het Drainvast systeem niet. Water wordt hierdoor richting molgoot gestuwd waardoor molgoot meer water te verwerken krijgt. Verrekening van infiltratiesnelheid met een factor 2 nodig voor beoordeling van werking goot (Zie kolom Gefactoriseerde infiltratiesnelheid). | 2016-09-01 | Waterpasserend (Drainvast - viltjes in molgoot rondom) | 3 | 4-8 mm | geen | Drainvoeg viltjes | goed | Gebroken hardsteen 2/6 | 5 cm | Gebroken hardsteen 6/32 | 30 cm | Zand |  | 0 | eenzijdig verkant | nee | 2 |  | 2019-11-20 | ochtend |  |  |  | 231 | 132 |  | 76.20603 | 56.93963 |  |  | 76.20603 | 56.93963 | 152.4121 | 113.8793 | groot | 5% | gemiddeld | weinig | goed | nee | nee | nee | Naoorlogse woonwijk |  | laag | laag | vakken | straatvegen | nee |  |  | n.a. | Hogeschool van Amsterdam
|  | B-Da2 | Bergen | Duizendbladweg, Bergen | Duizendbladweg | 1861 XJ | Minor 2019 | 2019-11-20 | Bergen, Duizendbladweg (Vak A) na ZOAB-reiniging 125 bar | Op proeflocatie is een vak afgezet dat breder is dan alleen de molgoot. In de weg ligt het Drainvast systeem niet. Water wordt hierdoor richting molgoot gestuwd waardoor molgoot meer water te verwerken krijgt. Verrekening van infiltratiesnelheid met een factor 2 nodig voor beoordeling van werking goot (Zie kolom Gefactoriseerde infiltratiesnelheid). | 2016-09-01 | Waterpasserend (Drainvast - viltjes in molgoot rondom) | 3 | 4-8 mm | geen | Drainvoeg viltjes | goed | Gebroken hardsteen 2/6 | 5 cm | Gebroken hardsteen 6/32 | 30 cm | Zand |  | 0 | eenzijdig verkant | nee | 2 |  | 2019-11-20 | middag |  |  |  | 960 | 640 |  | 969.6212 | 585.7412 |  |  | 969.6212 | 585.7412 | 1939.242 | 1171.482 | groot | 5% | gemiddeld | weinig | goed | nee | nee | nee | Naoorlogse woonwijk |  | laag | gemiddeld | vakken | straatvegen | ja | 1172.368 | 928.7055 | ZOAB-reiniger 125 bar | Hogeschool van Amsterdam
|  | B-Db1 | Bergen | Duizendbladweg, Bergen | Duizendbladweg | 1861 XJ | Minor 2019 | 2019-11-20 | Bergen, Duizendbladweg (Vak B) na ZOAB-reiniging 50-60 bar | Op proeflocatie is een vak afgezet dat breder is dan alleen de molgoot. In de weg ligt het Drainvast systeem niet. Water wordt hierdoor richting molgoot gestuwd waardoor molgoot meer water te verwerken krijgt. Verrekening van infiltratiesnelheid met een factor 2 nodig voor beoordeling van werking goot (Zie kolom Gefactoriseerde infiltratiesnelheid). | 2016-09-01 | Waterpasserend (Drainvast - viltjes in molgoot rondom) | 3 | 4-8 mm | geen | Drainvoeg viltjes | goed | Gebroken hardsteen 2/6 | 5 cm | Gebroken hardsteen 6/32 | 30 cm | Zand |  | 0 | eenzijdig verkant | nee | 2 |  | 2019-11-20 | middag |  |  |  | 1500 |  |  | 875.6552 |  |  |  | 875.6552 |  | 1751.31 |  | groot | 5% | gemiddeld | weinig | goed | nee | nee | nee | Naoorlogse woonwijk |  | laag | gemiddeld | vakken | straatvegen | ja | 1049.063 |  | ZOAB-reiniger 50-60 bar | Hogeschool van Amsterdam
|  | B-Dc1 | Bergen | Duizendbladweg, Bergen | Duizendbladweg | 1861 XJ | Minor 2019 | 2019-11-20 | Bergen, Duizendbladweg (Vak C) voor reinigen, regulier veegbeheer viltjes alleen tpv de koppen |  | 2016-09-01 | Waterpasserend (Drainvast - viltjes in molgoot langskanten) | 3 | 4 mm | geen | Drainvoeg viltjes | goed | Gebroken hardsteen 2/6 | 5 cm | Gebroken hardsteen 6/32 | 30 cm | Zand |  | 0 | eenzijdig verkant | nee | 2 |  | 2019-11-20 | middag |  |  |  | 100 |  |  | 107.5103 |  |  |  | 107.5103 |  |  |  | groot | 25% | gemiddeld | weinig | goed | nee | nee | nee | Naoorlogse woonwijk |  | laag | gemiddeld | vakken | straatvegen | nee |  |  | n.a. | Hogeschool van Amsterdam
|  | A-RAa | Almere | Roald Amundsenstraat 35-47, Almere | Roald Amundsenstraat 35-47 | 1363 KH | Minor 2019 | 2019-11-25 | Almere, Roald Amundstraat na herstraten met voegvulling brekerzand |  | 2009-11-25 | Waterpasserend BSS | 10 | [8 empty] | Klei |  | -2.8 | eenzijdig verkant |  | 2 |  | 2019-11-25 | middag |  |  |  | 273 | 400 |  | 349.1315 | 200.6395 |  |  | 349.1315 | 200.6395 |  |  | klein | 0% | weinig | weinig | goed | nee | nee | nee | Sub-urbane uitbreiding |  | laag | gemiddeld | vakken | straatvegen | ja | -32.36666 | -36.75442 | herstraat voegvulling brekerzand | Hogeschool van Amsterdam
|  | A-RAb | Almere | Roald Amundsenstraat 35-47, Almere | Roald Amundsenstraat 35-47 | 1363 KH | Minor 2019 | 2019-11-25 | Almere, Roald Amundstraat na herstraten met voegvulling split (basalt) |  | 2009-11-25 | Waterpasserend BSS | 10 | [8 empty] | Klei |  | -2.8 | eenzijdig verkant |  | 2 |  | 2019-11-25 | middag |  |  |  | 2800 | 2400 |  | 1817.579 | 2505.744 | 1755.8 |  | 1817.579 | 1755.8 |  |  | klein | 0% | weinig | weinig | goed | nee | nee | nee | Sub-urbane uitbreiding |  | laag | gemiddeld | vakken | straatvegen | ja | 252.0993 | 453.4632 | herstraat voegvulling split (basalt) | Hogeschool van Amsterdam
|  | A-RAc | Almere | Roald Amundsenstraat 35-47, Almere | Roald Amundsenstraat 35-47 | 1363 KH | Minor 2019 | 2019-11-25 | Almere, Roald Amundstraat bestaande constructie |  | 2009-11-25 | Waterpasserend BSS | 10 | [8 empty] | Klei |  | -2.8 | eenzijdig verkant |  | 2 |  | 2019-11-25 | middag |  |  |  | 183 | 185 |  | 516.2121 | 317.2388 |  |  | 516.2121 | 317.2388 |  |  | klein | 0% | weinig | weinig | goed | nee | nee | nee | Sub-urbane uitbreiding |  | laag | gemiddeld | vakken | straatvegen | nee |  |  | n.a. | Hogeschool van Amsterdam
|  | U-LE | Utrecht | De Lessepstraat, Utrecht | De Lessepstraat | 3553 RJ | Minor 2019 | 2019-11-27 | Utrecht, Lessepstraat, regulier beheer parkeerplaats |  | 2009-11-27 | Waterpasserend BSS | 10 | [8 empty] | Klei/Zand |  | 1.1 | eenzijdig verkant | ja | 2 |  | 2019-11-27 | ochtend |  |  |  | 80 |  |  | 98.66926 |  |  |  | 98.66926 |  |  |  | klein | 25% | weinig | weinig | goed | nee | nee | nee | Volkswijk |  | laag | gemiddeld | vakken | straatvegen | nee |  |  | n.a. | Hogeschool van Amsterdam
|  | U-ED | Utrecht | Edisonstraat 103, Utrecht | Edisonstraat 103 | 3555 BG | Minor 2019 | 2019-11-27 | Utrecht, Edisonstraat, regulier beheer, parkeerplaats |  | 2009-11-27 | Waterpasserend BSS | 10 | [8 empty] | Klei/Zand |  | 1.3 | eenzijdig verkant | ja | 2 |  | 2019-11-27 | middag |  |  |  | 40 |  |  | 36.28335 |  |  |  | 36.28335 |  |  |  | groot | 75% | geen | veel | goed | nee | nee | nee | Volkswijk |  | gemiddeld | hoog | vakken | straatvegen | nee |  |  | n.a. | Hogeschool van Amsterdam
|  | U-CE | Utrecht | Celsiuslaan 62-68, Utrecht | Celsiuslaan 62-68 | 3553 HM | Minor 2019 | 2019-11-28 | Utrecht, Celsiuslaan, regulier beheer, parkeerplaats |  | 2009-11-27 | Waterpasserend BSS | 10 | [8 empty] | Zand/Veen |  | 1.5 | tonrond | ja | 2 |  | 2019-11-28 | middag |  |  |  | 120 |  |  | 141.1489 |  |  |  | 141.1489 |  |  |  | klein | 10% | weinig | weinig | goed | nee | nee | nee | Vernieuwd |  | laag | hoog | vakken | straatvegen | nee |  |  | n.a. | Hogeschool van Amsterdam
|  | A-DHa | Amersfoort | De Hoevens 38, Amersfoort | De Hoevens 38 | 3829 GP | Minor 2019 | 2019-11-25 | Amersfoort, De Hoevens gereinigd met ZOAB cleaner (Kooijker) |  | 2010-11-25 | Waterpasserend (Aquaflow) | 9 | 5-8 mm | geen | gebroken hardsteen 1/3 | goed | gebroken hardsteen 2/6 | 7 cm | gebroken hardsteen 8/32 | 25 cm | Zand |  | 5.9 | eenzijdig verkant | nee | 2 | 7 | 2019-11-25 | ochtend |  |  |  | 1200 | 1200 | 800 | 1445.266 | 1118.298 | 950.8409 |  | 1445.266 | 950.8409 |  |  | klein | 5% | weinig | weinig | goed | nee | nee | nee | Sub-urbane uitbreiding |  | gemiddeld | laag | vakken | straatvegen | ja | 136.9634 | 144.8256 | ZOAB-reiniger | Hogeschool van Amsterdam
|  | A-DHb1 | Amersfoort | De Hoevens 38, Amersfoort | De Hoevens 38 | 3829 GP | Minor 2019 | 2019-11-25 | Amersfoort, De Hoevens voor reinigen, parkeervak |  | 2010-11-25 | Waterpasserend (Aquaflow) | 9 | 5-8 mm | geen | gebroken hardsteen 1/3 | goed | gebroken hardsteen 2/6 | 7 cm | gebroken hardsteen 8/32 | 25 cm | Zand |  | 5.9 | eenzijdig verkant | nee | 2 | 7 | 2019-11-25 | ochtend |  |  |  | 280 | 280 |  | 609.9111 | 388.3748 |  |  | 609.9111 | 388.3748 |  |  | klein | 5% | weinig | weinig | goed | nee | nee | nee | Sub-urbane uitbreiding |  | gemiddeld | laag | vakken | straatvegen | nee |  |  | n.a. | Hogeschool van Amsterdam
|  | A-DHb2 | Amersfoort | De Hoevens 38, Amersfoort | De Hoevens 38 | 3829 GP | Minor 2019 | 2019-11-28 | Amersfoort, De Hoevens, na reinging hogedruk lucht op locatie proef 119, parkeervak |  | 2010-11-28 | Waterpasserend (Aquaflow) | 9 | 5-8 mm | geen | gebroken hardsteen 1/3 | goed | gebroken hardsteen 2/6 | 7 cm | gebroken hardsteen 8/32 | 25 cm | Zand |  | 5.9 | eenzijdig verkant | nee | 2 | 7 | 2019-11-28 | middag |  |  |  | 360 | 180 |  | 425.6842 | 226.7146 |  |  | 425.6842 | 226.7146 |  |  | klein | 5% | weinig | weinig | goed | nee | nee | nee | Sub-urbane uitbreiding |  | gemiddeld | laag | vakken | straatvegen | ja | -30.20553 | -41.62477 | hogedruk lucht (v/d Vleut) | Hogeschool van Amsterdam
|  | A-LE | Amersfoort | Leilat 85, Amersfoort | Leilat 85 | 3829 ER | Minor 2019 | 2019-11-28 | Amersfoort, Leilat, niet gereinigd, plaatvorming waarschijnlijk door gebruik kalkhoudend voegmateriaal |  | 2010-11-28 | Waterpasserend (Aquaflow) | 9 | 5-8 mm | geen | gebroken hardsteen 1/3 | goed | gebroken hardsteen 2/6 | 7 cm | gebroken hardsteen 8/32 | 25 cm | Zand |  | 3 | eenzijdig verkant | nee | 2 | 7 | 2019-11-28 | ochtend |  |  |  | 33 |  |  | 34.55888 |  |  |  | 34.55888 |  |  |  | klein | 5% | weinig | weinig | goed | nee | nee | ja | Sub-urbane uitbreiding |  | gemiddeld | laag | vakken | straatvegen | nee |  |  | n.a. | Hogeschool van Amsterdam
|  | A-LI | Amersfoort | Lient 83-97, Amersfoort | Lient 83-97 | 3829 CC | Minor 2019 | 2019-11-28 | Amersfoort, Lient, niet gereinigd, plaatvorming waarschijnlijk door gebruik kalkhoudend voegmateriaal |  | 2010-11-28 | Waterpasserend (Aquaflow) | 9 | 5-8 mm | geen | gebroken hardsteen 1/3 | goed | gebroken hardsteen 2/6 | 7 cm | gebroken hardsteen 8/32 | 25 cm | Zand |  | 3 | tonrond | nee | 2 | 7 | 2019-11-28 | middag |  |  |  | 80 |  |  | 85.39861 |  |  |  | 85.39861 |  |  |  | klein | 5% | weinig | weinig | goed | nee | nee | ja | Sub-urbane uitbreiding |  | gemiddeld | laag | vakken | straatvegen | nee |  |  | n.a. | Hogeschool van Amsterdam
|  | E-DVb1 | Egmond a/d Hoef | Krommedijk, Egmond a/d Hoef | Krommedijk 3a | 1934 PP | Minor 2019 | 2019-11-18 | MinInfra, Drainvast fieldlab, proef met vervuild water (met slib) - niet betrouwbaar | MinInfra, Drainvast fieldlab, proef met vervuild water (met slib) - niet betrouwbaar | 2019 | Waterpasserend (Drainvast met fundering) | 1.5 | [8 empty] | Zand |  | -0.14 | vlakprofiel | nee | 2 |  | 2019-11-18 | middag | [6 empty] | 145.6168 | 58.49513 |  |  | 145.6168 | 58.49513 |  |  | groot | 10% | geen | veel | goed | nee | nee | nee | Bedrijven |  | laag | laag | geen | nog geen onderhoud | nee |  |  | n.a. | Hogeschool van Amsterdam
Verkeer uitgevoerde metingen
Note on AF1: [Opmerkingenthread] U kunt deze opmerkingenthread lezen in uw versie van Excel. Eventuele wijzigingen aan de thread gaan echter verloren als het bestand wordt geopend in een nieuwere versie van Excel. Meer informatie: https://go.microsoft.com/fwlink/?linkid=870924 Opmerking: Betreft gerapporteerde metingen uit eerste testronde (2018-2019). Niet altijd bekend of dit gerapporteerde getal een gemiddelde betreft of meting onder onverzadigde condities.
Note on AG1: [Opmerkingenthread] U kunt deze opmerkingenthread lezen in uw versie van Excel. Eventuele wijzigingen aan de thread gaan echter verloren als het bestand wordt geopend in een nieuwere versie van Excel. Meer informatie: https://go.microsoft.com/fwlink/?linkid=870924 Opmerking: Betreft gerapporteerde metingen uit eerste testronde (2018-2019). Niet altijd bekend of dit gerapporteerde getal een gemiddelde betreft of meting onder onverzadigde condities.
Note on AF13: [Opmerkingenthread] U kunt deze opmerkingenthread lezen in uw versie van Excel. Eventuele wijzigingen aan de thread gaan echter verloren als het bestand wordt geopend in een nieuwere versie van Excel. Meer informatie: https://go.microsoft.com/fwlink/?linkid=870924 Opmerking: Gemeten door Andy en Rutger
Note on B14: [Opmerkingenthread] U kunt deze opmerkingenthread lezen in uw versie van Excel. Eventuele wijzigingen aan de thread gaan echter verloren als het bestand wordt geopend in een nieuwere versie van Excel. Meer informatie: https://go.microsoft.com/fwlink/?linkid=870924 Opmerking: Onderhoud: ZOAB reiniger en invegen
Note on AF14: [Opmerkingenthread] U kunt deze opmerkingenthread lezen in uw versie van Excel. Eventuele wijzigingen aan de thread gaan echter verloren als het bestand wordt geopend in een nieuwere versie van Excel. Meer informatie: https://go.microsoft.com/fwlink/?linkid=870924 Opmerking: Gemeten door Andy en Rutger
Note on AF15: [Opmerkingenthread] U kunt deze opmerkingenthread lezen in uw versie van Excel. Eventuele wijzigingen aan de thread gaan echter verloren als het bestand wordt geopend in een nieuwere versie van Excel. Meer informatie: https://go.microsoft.com/fwlink/?linkid=870924 Opmerking: Gemeten door Andy en Rutger
Note on B16: [Opmerkingenthread] U kunt deze opmerkingenthread lezen in uw versie van Excel. Eventuele wijzigingen aan de thread gaan echter verloren als het bestand wordt geopend in een nieuwere versie van Excel. Meer informatie: https://go.microsoft.com/fwlink/?linkid=870924 Opmerking: Onderhoud: ZOAB reiniger en invegen
Note on AF16: [Opmerkingenthread] U kunt deze opmerkingenthread lezen in uw versie van Excel. Eventuele wijzigingen aan de thread gaan echter verloren als het bestand wordt geopend in een nieuwere versie van Excel. Meer informatie: https://go.microsoft.com/fwlink/?linkid=870924 Opmerking: Gemeten door Andy en Rutger
Note on AP30: [Opmerkingenthread] U kunt deze opmerkingenthread lezen in uw versie van Excel. Eventuele wijzigingen aan de thread gaan echter verloren als het bestand wordt geopend in een nieuwere versie van Excel. Meer informatie: https://go.microsoft.com/fwlink/?linkid=870924 Opmerking: Divermeting onbekend: handmeting gebruikt
Note on AI44: [Opmerkingenthread] U kunt deze opmerkingenthread lezen in uw versie van Excel. Eventuele wijzigingen aan de thread gaan echter verloren als het bestand wordt geopend in een nieuwere versie van Excel. Meer informatie: https://go.microsoft.com/fwlink/?linkid=870924 Opmerking: groot verschil in handmetingen even/oneven zijde: 624/330 (gemiddelde genomen, ook voor divers)
Note on AJ44: [Opmerkingenthread] U kunt deze opmerkingenthread lezen in uw versie van Excel. Eventuele wijzigingen aan de thread gaan echter verloren als het bestand wordt geopend in een nieuwere versie van Excel. Meer informatie: https://go.microsoft.com/fwlink/?linkid=870924 Opmerking: groot verschil in handmetingen even/oneven zijde: 411/196 (gemiddelde genomen, ook voor divers)
Note on N50: [Opmerkingenthread] U kunt deze opmerkingenthread lezen in uw versie van Excel. Eventuele wijzigingen aan de thread gaan echter verloren als het bestand wordt geopend in een nieuwere versie van Excel. Meer informatie: https://go.microsoft.com/fwlink/?linkid=870924 Opmerking: simulatie van 5 jaar vervuiling
Note on N51: [Opmerkingenthread] U kunt deze opmerkingenthread lezen in uw versie van Excel. Eventuele wijzigingen aan de thread gaan echter verloren als het bestand wordt geopend in een nieuwere versie van Excel. Meer informatie: https://go.microsoft.com/fwlink/?linkid=870924 Opmerking: simulatie van 5 jaar vervuiling, daarna reiniging.
Note on N52: [Opmerkingenthread] U kunt deze opmerkingenthread lezen in uw versie van Excel. Eventuele wijzigingen aan de thread gaan echter verloren als het bestand wordt geopend in een nieuwere versie van Excel. Meer informatie: https://go.microsoft.com/fwlink/?linkid=870924 Opmerking: simulatie van 5 jaar vervuiling
Note on N53: [Opmerkingenthread] U kunt deze opmerkingenthread lezen in uw versie van Excel. Eventuele wijzigingen aan de thread gaan echter verloren als het bestand wordt geopend in een nieuwere versie van Excel. Meer informatie: https://go.microsoft.com/fwlink/?linkid=870924 Opmerking: simulatie van 5 jaar vervuiling
Note on AC66: [Opmerkingenthread] U kunt deze opmerkingenthread lezen in uw versie van Excel. Eventuele wijzigingen aan de thread gaan echter verloren als het bestand wordt geopend in een nieuwere versie van Excel. Meer informatie: https://go.microsoft.com/fwlink/?linkid=870924 Opmerking: Vermoed wordt dat hier sprake is van diepte-infiltratie. Vraag staat uit bij gemeente.